## Sheet1
130 | 130 | 130 | 140 | 140 | 140 | 150 | 150 | 150 | 160 | 160 | 160 | 170 | 170 | 170 | 180 | 180 | 180
0.13727 | 0.14273 | 0.15958 | 0.20185 | 0.1861 | 0.19544 | 0.24306 | 0.23561 | 0.24306 | 0.25632 | 0.27175 | 0.26702 | 0.28546 | 0.29511 | 0.29769 | 0.31514 | 0.31514 | 0.30861
0.12361 | 0.13912 | 0.14273 | 0.19282 | 0.19282 | 0.18334 | 0.22341 | 0.23561 | 0.23344 | 0.2583 | 0.26026 | 0.26415 | 0.27915 | 0.28277 | 0.28901 | 0.30612 | 0.30445 | 0.29769
0.12565 | 0.13159 | 0.1497 | 0.19149 | 0.19149 | 0.1861 | 0.22568 | 0.23344 | 0.2268 | 0.26318 | 0.25928 | 0.25928 | 0.26124 | 0.28277 | 0.2764 | 0.30695 | 0.29854 | 0.29597
0.12766 | 0.13727 | 0.14273 | 0.18054 | 0.19016 | 0.19413 | 0.23015 | 0.23015 | 0.23344 | 0.25928 | 0.25532 | 0.25928 | 0.26892 | 0.28546 | 0.28096 | 0.30612 | 0.29939 | 0.29338
0.11942 | 0.12361 | 0.14799 | 0.18881 | 0.18472 | 0.19149 | 0.22454 | 0.23125 | 0.2268 | 0.26415 | 0.25532 | 0.25731 | 0.26892 | 0.27547 | 0.27547 | 0.30943 | 0.29939 | 0.29769
0.11056 | 0.13912 | 0.14799 | 0.19413 | 0.19149 | 0.18195 | 0.21763 | 0.23344 | 0.23669 | 0.2583 | 0.26221 | 0.25632 | 0.27455 | 0.27547 | 0.27547 | 0.31433 | 0.30024 | 0.29164
0.12766 | 0.11056 | 0.12361 | 0.19016 | 0.18472 | 0.18472 | 0.2268 | 0.23125 | 0.24096 | 0.25632 | 0.26221 | 0.26026 | 0.27547 | 0.27269 | 0.28006 | 0.32391 | 0.29939 | 0.29683
0.13159 | 0.13159 | 0.12766 | 0.1861 | 0.18746 | 0.18881 | 0.23561 | 0.23125 | 0.24096 | 0.25632 | 0.26221 | 0.26318 | 0.27081 | 0.2764 | 0.28277 | 0.31352 | 0.29683 | 0.28812
0.11942 | 0.10585 | 0.13159 | 0.19413 | 0.19413 | 0.18195 | 0.2268 | 0.22454 | 0.24096 | 0.25731 | 0.26318 | 0.25532 | 0.27455 | 0.27823 | 0.27455 | 0.30529 | 0.30193 | 0.29597
0.12766 | 0.09837 | 0.11507 | 0.19016 | 0.19016 | 0.18472 | 0.23883 | 0.23669 | 0.23561 | 0.25731 | 0.26798 | 0.25632 | 0.27269 | 0.27823 | 0.27915 | 0.30695 | 0.30362 | 0.28989
0.13159 | 0.10342 | 0.11942 | 0.18881 | 0.19413 | 0.18472 | 0.23125 | 0.23883 | 0.2399 | 0.25731 | 0.27081 | 0.25632 | 0.27915 | 0.28367 | 0.28006 | 0.30193 | 0.30024 | 0.29683
0.10342 | 0.09837 | 0.09837 | 0.19282 | 0.18195 | 0.18472 | 0.23125 | 0.23669 | 0.23344 | 0.24927 | 0.27455 | 0.26026 | 0.28006 | 0.28367 | 0.28187 | 0.31189 | 0.31025 | 0.29769
0.17481 | 0.15472 | 0.13351 | 0.19413 | 0.1861 | 0.19803 | 0.22904 | 0.23125 | 0.24096 | 0.24927 | 0.26221 | 0.24824 | 0.27362 | 0.27732 | 0.28812 | 0.31352 | 0.30445 | 0.30109
0.15306 | 0.12565 | 0.15472 | 0.19016 | 0.18195 | 0.18746 | 0.22454 | 0.2268 | 0.23883 | 0.24927 | 0.25231 | 0.25432 | 0.26892 | 0.26892 | 0.28096 | 0.30362 | 0.29425 | 0.29251
0.16116 | 0.12361 | 0.14273 | 0.17912 | 0.19149 | 0.17481 | 0.21996 | 0.22792 | 0.22568 | 0.2583 | 0.25432 | 0.25632 | 0.26798 | 0.27455 | 0.27732 | 0.29854 | 0.29425 | 0.28546
0.13159 | 0.13912 | 0.15958 | 0.19282 | 0.18472 | 0.18472 | 0.22341 | 0.21996 | 0.22568 | 0.25432 | 0.25928 | 0.25731 | 0.26511 | 0.27269 | 0.27269 | 0.29769 | 0.29076 | 0.28367
0.11942 | 0.13727 | 0.15635 | 0.1861 | 0.18334 | 0.18334 | 0.22454 | 0.22112 | 0.23015 | 0.24927 | 0.26318 | 0.26124 | 0.26892 | 0.26798 | 0.27175 | 0.29683 | 0.29511 | 0.28901
0.13912 | 0.11056 | 0.14093 | 0.18195 | 0.18746 | 0.19149 | 0.22341 | 0.23015 | 0.23235 | 0.24927 | 0.26415 | 0.25632 | 0.2583 | 0.26892 | 0.27362 | 0.30445 | 0.29854 | 0.28187
0.13159 | 0.13727 | 0.13727 | 0.18195 | 0.18881 | 0.18054 | 0.22904 | 0.23015 | 0.22792 | 0.25231 | 0.24618 | 0.25231 | 0.26798 | 0.27081 | 0.2764 | 0.31352 | 0.29338 | 0.28989
0.11056 | 0.11507 | 0.15635 | 0.19016 | 0.18472 | 0.18195 | 0.22792 | 0.22112 | 0.2268 | 0.25332 | 0.25432 | 0.25029 | 0.26987 | 0.26892 | 0.27547 | 0.31433 | 0.29683 | 0.28989
0.13159 | 0.11056 | 0.1445 | 0.19149 | 0.1861 | 0.1861 | 0.22792 | 0.22904 | 0.23235 | 0.25029 | 0.25029 | 0.24722 | 0.26987 | 0.27081 | 0.27362 | 0.30024 | 0.29769 | 0.28812
0.12766 | 0.12766 | 0.1497 | 0.18054 | 0.18334 | 0.1861 | 0.22568 | 0.23015 | 0.22792 | 0.24722 | 0.25029 | 0.25231 | 0.27269 | 0.27175 | 0.27732 | 0.30193 | 0.30193 | 0.28006
0.11942 | 0.12361 | 0.13159 | 0.18334 | 0.19016 | 0.17187 | 0.21763 | 0.23669 | 0.2268 | 0.24515 | 0.25632 | 0.24824 | 0.28187 | 0.27547 | 0.27081 | 0.29854 | 0.29425 | 0.28812
0.12361 | 0.11942 | 0.11507 | 0.19282 | 0.18881 | 0.18334 | 0.22454 | 0.22341 | 0.22904 | 0.24722 | 0.26124 | 0.24618 | 0.28277 | 0.28096 | 0.27269 | 0.30778 | 0.31271 | 0.29251
0.11056 | 0.1445 | 0.15139 | 0.18472 | 0.19282 | 0.19803 | 0.24306 | 0.22226 | 0.23669 | 0.24411 | 0.24927 | 0.24618 | 0.27915 | 0.27362 | 0.27455 | 0.30193 | 0.30024 | 0.29854
0.1497 | 0.15472 | 0.1777 | 0.18472 | 0.19016 | 0.18881 | 0.22904 | 0.22454 | 0.22226 | 0.24618 | 0.25029 | 0.25029 | 0.26987 | 0.26987 | 0.28367 | 0.29338 | 0.29251 | 0.29076
0.14799 | 0.12766 | 0.15306 | 0.1861 | 0.19016 | 0.17481 | 0.2188 | 0.2268 | 0.2188 | 0.25532 | 0.25231 | 0.24824 | 0.26221 | 0.26892 | 0.27081 | 0.29251 | 0.29251 | 0.28989
0.14799 | 0.13159 | 0.1445 | 0.18054 | 0.1777 | 0.17481 | 0.22112 | 0.21996 | 0.22568 | 0.26318 | 0.25332 | 0.2513 | 0.26221 | 0.26318 | 0.27362 | 0.29251 | 0.28901 | 0.28277
0.1445 | 0.14799 | 0.15139 | 0.18054 | 0.18746 | 0.17334 | 0.21763 | 0.22112 | 0.22454 | 0.24927 | 0.25231 | 0.25532 | 0.26026 | 0.26798 | 0.27175 | 0.29769 | 0.29338 | 0.28367
0.1445 | 0.14093 | 0.14799 | 0.18746 | 0.18472 | 0.1777 | 0.2188 | 0.22454 | 0.21996 | 0.24201 | 0.2583 | 0.25432 | 0.26798 | 0.26892 | 0.26798 | 0.29854 | 0.28812 | 0.28635
0.13727 | 0.12766 | 0.1445 | 0.1777 | 0.18054 | 0.17481 | 0.22568 | 0.22568 | 0.23125 | 0.24515 | 0.25928 | 0.25231 | 0.26221 | 0.26318 | 0.26511 | 0.29939 | 0.29683 | 0.28277
0.14799 | 0.13541 | 0.15635 | 0.18746 | 0.18054 | 0.1777 | 0.21409 | 0.22454 | 0.22568 | 0.24618 | 0.27362 | 0.24306 | 0.26511 | 0.26702 | 0.27175 | 0.29597 | 0.29164 | 0.28277
0.1445 | 0.12153 | 0.13541 | 0.1777 | 0.18195 | 0.17481 | 0.21996 | 0.22904 | 0.22341 | 0.23776 | 0.24824 | 0.2399 | 0.26702 | 0.26798 | 0.26702 | 0.29597 | 0.28989 | 0.28457
0.11942 | 0.13159 | 0.12766 | 0.1777 | 0.19149 | 0.17912 | 0.22454 | 0.22792 | 0.22341 | 0.24411 | 0.23883 | 0.2399 | 0.26987 | 0.27269 | 0.27081 | 0.28989 | 0.29939 | 0.28187
0.11507 | 0.13159 | 0.13912 | 0.18334 | 0.1861 | 0.17334 | 0.22226 | 0.23344 | 0.22454 | 0.24201 | 0.24306 | 0.24515 | 0.27547 | 0.27175 | 0.27455 | 0.29511 | 0.29683 | 0.28546
0.11507 | 0.12766 | 0.11507 | 0.1861 | 0.1861 | 0.18054 | 0.22792 | 0.23015 | 0.22568 | 0.24411 | 0.24411 | 0.24515 | 0.27455 | 0.27269 | 0.2764 | 0.30695 | 0.30695 | 0.28989
0.11507 | 0.13159 | 0.14799 | 0.18334 | 0.18334 | 0.19149 | 0.23235 | 0.22226 | 0.22568 | 0.24096 | 0.24515 | 0.24618 | 0.26892 | 0.27175 | 0.2764 | 0.31352 | 0.29164 | 0.29597
0.1777 | 0.1445 | 0.15139 | 0.1777 | 0.19803 | 0.18054 | 0.22341 | 0.22112 | 0.23125 | 0.24515 | 0.24515 | 0.24618 | 0.26987 | 0.26511 | 0.28635 | 0.29425 | 0.28635 | 0.28277
0.15139 | 0.13159 | 0.1445 | 0.18472 | 0.19016 | 0.17912 | 0.21996 | 0.22341 | 0.23344 | 0.24618 | 0.24824 | 0.24618 | 0.2583 | 0.26221 | 0.28096 | 0.29425 | 0.28724 | 0.28277
0.14273 | 0.13541 | 0.1497 | 0.18054 | 0.19016 | 0.17912 | 0.22341 | 0.22112 | 0.22904 | 0.25731 | 0.24306 | 0.24722 | 0.2583 | 0.25731 | 0.26892 | 0.28635 | 0.28457 | 0.27732
0.13912 | 0.13727 | 0.15139 | 0.17912 | 0.19149 | 0.17038 | 0.21996 | 0.22112 | 0.23125 | 0.25231 | 0.24927 | 0.24618 | 0.25731 | 0.26415 | 0.26607 | 0.29164 | 0.28457 | 0.27732
0.13159 | 0.0874 | 0.12766 | 0.18334 | 0.18746 | 0.17334 | 0.21646 | 0.22792 | 0.21996 | 0.24618 | 0.24824 | 0.25029 | 0.26026 | 0.26318 | 0.26798 | 0.29076 | 0.28812 | 0.28006
0.13912 | 0.11507 | 0.12361 | 0.18472 | 0.1777 | 0.18472 | 0.21646 | 0.22226 | 0.22454 | 0.24515 | 0.24618 | 0.25632 | 0.26026 | 0.26511 | 0.26607 | 0.29076 | 0.28724 | 0.27547
0.13912 | 0.11942 | 0.1497 | 0.17187 | 0.18746 | 0.18746 | 0.21528 | 0.22341 | 0.23015 | 0.24306 | 0.24411 | 0.25632 | 0.26124 | 0.26415 | 0.26702 | 0.29076 | 0.28724 | 0.27823
0.14273 | 0.11942 | 0.14799 | 0.17187 | 0.18472 | 0.19149 | 0.21646 | 0.22226 | 0.22341 | 0.23883 | 0.24618 | 0.24824 | 0.26318 | 0.26318 | 0.26415 | 0.29338 | 0.28989 | 0.28006
0.11507 | 0.11056 | 0.1445 | 0.17481 | 0.1861 | 0.16737 | 0.21763 | 0.2268 | 0.22568 | 0.24411 | 0.25332 | 0.24201 | 0.26702 | 0.27081 | 0.26318 | 0.28989 | 0.29164 | 0.28187
0.11507 | 0.11056 | 0.13159 | 0.18334 | 0.18472 | 0.15635 | 0.22226 | 0.22454 | 0.22454 | 0.24306 | 0.26318 | 0.24201 | 0.26511 | 0.27269 | 0.26511 | 0.29939 | 0.30362 | 0.29076
0.11942 | 0.10342 | 0.10093 | 0.1861 | 0.17481 | 0.1777 | 0.22341 | 0.22454 | 0.22792 | 0.2399 | 0.24096 | 0.24515 | 0.28096 | 0.28187 | 0.26892 | 0.29338 | 0.30529 | 0.29164
0.11507 | 0.13912 | 0.16116 | 0.18472 | 0.18472 | 0.18195 | 0.23235 | 0.22568 | 0.22454 | 0.24411 | 0.24824 | 0.24306 | 0.2764 | 0.27269 | 0.27547 | 0.30024 | 0.29511 | 0.30278
0.11056 | 0.11942 | 0.17187 | 0.1777 | 0.18195 | 0.1777 | 0.2188 | 0.21409 | 0.23015 | 0.24201 | 0.24096 | 0.2399 | 0.2583 | 0.26607 | 0.27915 | 0.28901 | 0.28989 | 0.28724
0.15139 | 0.14273 | 0.15306 | 0.18054 | 0.18746 | 0.16888 | 0.21996 | 0.21996 | 0.23453 | 0.24515 | 0.23883 | 0.23776 | 0.25731 | 0.25532 | 0.27455 | 0.28724 | 0.28635 | 0.2764
0.13159 | 0.10585 | 0.1497 | 0.18472 | 0.19413 | 0.17038 | 0.21646 | 0.2188 | 0.23125 | 0.2513 | 0.24515 | 0.24201 | 0.25231 | 0.26221 | 0.26511 | 0.28277 | 0.28367 | 0.27455
0.13912 | 0.12361 | 0.14799 | 0.18472 | 0.18054 | 0.17626 | 0.21996 | 0.21996 | 0.22454 | 0.25928 | 0.24201 | 0.24824 | 0.26124 | 0.26221 | 0.26221 | 0.28187 | 0.28724 | 0.27732
0.14093 | 0.11056 | 0.13351 | 0.1777 | 0.18334 | 0.18054 | 0.21996 | 0.22341 | 0.22454 | 0.24411 | 0.24722 | 0.24722 | 0.26026 | 0.26026 | 0.25731 | 0.28635 | 0.28006 | 0.27269
0.12964 | 0.09305 | 0.15139 | 0.1777 | 0.18746 | 0.17187 | 0.21763 | 0.22568 | 0.22341 | 0.2399 | 0.24824 | 0.25332 | 0.2583 | 0.26318 | 0.26221 | 0.28546 | 0.28989 | 0.27455
0.12766 | 0.10585 | 0.14799 | 0.17481 | 0.19016 | 0.17912 | 0.22226 | 0.2188 | 0.22226 | 0.23669 | 0.24515 | 0.25332 | 0.26318 | 0.2583 | 0.26607 | 0.28724 | 0.29076 | 0.2764
0.12565 | 0.12766 | 0.13159 | 0.17334 | 0.18334 | 0.18746 | 0.22112 | 0.22226 | 0.21996 | 0.23776 | 0.25231 | 0.26221 | 0.26026 | 0.26607 | 0.26702 | 0.29076 | 0.28724 | 0.28006
0.11942 | 0.11942 | 0.12153 | 0.17334 | 0.1861 | 0.19674 | 0.2117 | 0.23235 | 0.2188 | 0.23453 | 0.25532 | 0.25332 | 0.26607 | 0.26702 | 0.26702 | 0.29683 | 0.29251 | 0.28635
0.11942 | 0.10585 | 0.13159 | 0.17334 | 0.18472 | 0.17334 | 0.2188 | 0.23125 | 0.2188 | 0.23453 | 0.2583 | 0.23883 | 0.27175 | 0.26892 | 0.26511 | 0.29854 | 0.29251 | 0.28724
0.09837 | 0.10342 | 0.13541 | 0.1861 | 0.1777 | 0.1777 | 0.22226 | 0.23125 | 0.22568 | 0.23883 | 0.26607 | 0.2399 | 0.27547 | 0.28006 | 0.26124 | 0.29939 | 0.30362 | 0.28812
0.10585 | 0.15139 | 0.16116 | 0.18881 | 0.16584 | 0.1777 | 0.22226 | 0.2188 | 0.22568 | 0.24201 | 0.2513 | 0.25432 | 0.26987 | 0.26798 | 0.26702 | 0.30778 | 0.29511 | 0.28989
0.10342 | 0.12766 | 0.16429 | 0.1861 | 0.18054 | 0.17334 | 0.2188 | 0.21409 | 0.2268 | 0.24201 | 0.24411 | 0.25029 | 0.25632 | 0.26221 | 0.28096 | 0.29251 | 0.29164 | 0.28367
0.15797 | 0.11507 | 0.1497 | 0.18746 | 0.17912 | 0.17334 | 0.2188 | 0.21646 | 0.23669 | 0.23453 | 0.23453 | 0.23561 | 0.26124 | 0.25731 | 0.28635 | 0.28724 | 0.28277 | 0.28006
0.14273 | 0.11507 | 0.1497 | 0.19674 | 0.18054 | 0.17038 | 0.21763 | 0.21763 | 0.22226 | 0.24096 | 0.23776 | 0.23883 | 0.25731 | 0.26318 | 0.27269 | 0.28812 | 0.28989 | 0.27823
0.14273 | 0.10093 | 0.14273 | 0.1861 | 0.1861 | 0.17038 | 0.21763 | 0.22341 | 0.22112 | 0.2513 | 0.24411 | 0.24306 | 0.25731 | 0.2583 | 0.26702 | 0.29164 | 0.28546 | 0.27823
0.12766 | 0.11942 | 0.16274 | 0.18054 | 0.18334 | 0.17038 | 0.21996 | 0.21763 | 0.22112 | 0.24722 | 0.2399 | 0.2399 | 0.2583 | 0.26026 | 0.26415 | 0.28724 | 0.28367 | 0.27455
0.12766 | 0.13727 | 0.14273 | 0.18746 | 0.1777 | 0.16737 | 0.21763 | 0.21996 | 0.22226 | 0.24201 | 0.24201 | 0.2399 | 0.25632 | 0.26221 | 0.25632 | 0.28546 | 0.28096 | 0.27547
0.10585 | 0.11507 | 0.15139 | 0.18472 | 0.18746 | 0.17334 | 0.22454 | 0.22341 | 0.22226 | 0.23561 | 0.24722 | 0.24722 | 0.26318 | 0.26221 | 0.26318 | 0.28457 | 0.28096 | 0.27732
0.12766 | 0.11507 | 0.12361 | 0.1861 | 0.18334 | 0.18881 | 0.21996 | 0.2268 | 0.22112 | 0.23453 | 0.24201 | 0.2513 | 0.26702 | 0.26607 | 0.26221 | 0.28724 | 0.28635 | 0.27915
0.12361 | 0.11507 | 0.11942 | 0.1861 | 0.18472 | 0.18746 | 0.21646 | 0.2268 | 0.2188 | 0.23561 | 0.25532 | 0.25532 | 0.26702 | 0.26415 | 0.26221 | 0.28901 | 0.29511 | 0.28096
0.11056 | 0.11507 | 0.12766 | 0.17038 | 0.1861 | 0.1777 | 0.22226 | 0.23015 | 0.21763 | 0.23344 | 0.25332 | 0.24306 | 0.27081 | 0.28989 | 0.26415 | 0.29251 | 0.29511 | 0.28635
0.12766 | 0.10342 | 0.12964 | 0.18054 | 0.1861 | 0.18334 | 0.22904 | 0.21763 | 0.22341 | 0.24201 | 0.26221 | 0.23883 | 0.28457 | 0.27081 | 0.26318 | 0.30278 | 0.30445 | 0.29425
0.11507 | 0.1497 | 0.16429 | 0.18472 | 0.1861 | 0.18881 | 0.23561 | 0.21646 | 0.22568 | 0.23883 | 0.24824 | 0.24306 | 0.26987 | 0.27175 | 0.26415 | 0.29338 | 0.31107 | 0.29511
0.12361 | 0.14625 | 0.14273 | 0.19282 | 0.18195 | 0.17626 | 0.22112 | 0.2188 | 0.22341 | 0.2399 | 0.23776 | 0.2399 | 0.26607 | 0.25928 | 0.27269 | 0.28812 | 0.29683 | 0.28724
0.11056 | 0.13159 | 0.1497 | 0.18746 | 0.17187 | 0.17334 | 0.21528 | 0.21528 | 0.22226 | 0.24306 | 0.24201 | 0.24201 | 0.26026 | 0.26124 | 0.28096 | 0.28546 | 0.28006 | 0.27915
0.14273 | 0.13541 | 0.15306 | 0.19016 | 0.18472 | 0.17187 | 0.21763 | 0.2117 | 0.22568 | 0.2399 | 0.23235 | 0.2399 | 0.25632 | 0.25432 | 0.26318 | 0.28724 | 0.28277 | 0.27732
0.1497 | 0.12766 | 0.15306 | 0.20059 | 0.17334 | 0.17038 | 0.22341 | 0.21528 | 0.22341 | 0.25029 | 0.23883 | 0.24824 | 0.25731 | 0.25632 | 0.26124 | 0.28006 | 0.28367 | 0.27823
0.12565 | 0.13912 | 0.12964 | 0.19282 | 0.1777 | 0.17187 | 0.21996 | 0.22112 | 0.2268 | 0.26124 | 0.2399 | 0.24618 | 0.25928 | 0.25928 | 0.26124 | 0.28546 | 0.28546 | 0.2764
0.13727 | 0.11507 | 0.14625 | 0.1777 | 0.18472 | 0.17187 | 0.21763 | 0.21646 | 0.23015 | 0.23776 | 0.24201 | 0.25231 | 0.26124 | 0.25928 | 0.26026 | 0.28277 | 0.28457 | 0.28006
0.11056 | 0.10093 | 0.15306 | 0.17481 | 0.18195 | 0.17187 | 0.21763 | 0.2188 | 0.23883 | 0.23669 | 0.24096 | 0.26124 | 0.25928 | 0.26318 | 0.25928 | 0.28901 | 0.28812 | 0.2764
0.11942 | 0.09027 | 0.14799 | 0.17912 | 0.17187 | 0.17038 | 0.21763 | 0.22112 | 0.22454 | 0.23883 | 0.24824 | 0.24096 | 0.26318 | 0.26511 | 0.26221 | 0.28457 | 0.28457 | 0.2764
0.11942 | 0.12766 | 0.11507 | 0.18746 | 0.1777 | 0.18054 | 0.22454 | 0.2268 | 0.2188 | 0.23453 | 0.25332 | 0.23669 | 0.26415 | 0.26987 | 0.25731 | 0.30362 | 0.28546 | 0.28546
0.12361 | 0.11507 | 0.11507 | 0.18746 | 0.19016 | 0.18054 | 0.22454 | 0.23669 | 0.22112 | 0.23235 | 0.25928 | 0.23453 | 0.25731 | 0.2764 | 0.26415 | 0.28901 | 0.29164 | 0.28367
0.11507 | 0.10342 | 0.13912 | 0.18054 | 0.18746 | 0.18746 | 0.22792 | 0.22226 | 0.22226 | 0.23235 | 0.26318 | 0.23883 | 0.27362 | 0.27732 | 0.26702 | 0.30362 | 0.29683 | 0.28989
0.12361 | 0.13727 | 0.14273 | 0.18334 | 0.18195 | 0.17481 | 0.2188 | 0.22112 | 0.22341 | 0.2399 | 0.24927 | 0.25432 | 0.26415 | 0.26124 | 0.27081 | 0.30024 | 0.30612 | 0.29251
0.10342 | 0.14799 | 0.13541 | 0.17626 | 0.18195 | 0.17187 | 0.21763 | 0.2188 | 0.22568 | 0.24201 | 0.24411 | 0.23883 | 0.26221 | 0.25731 | 0.2764 | 0.29511 | 0.28457 | 0.28187
0.11284 | 0.12153 | 0.13159 | 0.18881 | 0.17481 | 0.17187 | 0.21409 | 0.21763 | 0.21996 | 0.23669 | 0.23669 | 0.24201 | 0.25928 | 0.25928 | 0.28635 | 0.28635 | 0.28812 | 0.27732
0.13541 | 0.13541 | 0.12153 | 0.1861 | 0.1861 | 0.17038 | 0.21646 | 0.22226 | 0.22341 | 0.24201 | 0.2399 | 0.23883 | 0.26124 | 0.25432 | 0.26987 | 0.27823 | 0.27823 | 0.26987
0.15472 | 0.12766 | 0.15139 | 0.19149 | 0.18746 | 0.16584 | 0.2188 | 0.2129 | 0.22341 | 0.24618 | 0.23235 | 0.2399 | 0.26026 | 0.25632 | 0.26415 | 0.28367 | 0.28546 | 0.27081
0.13541 | 0.11056 | 0.1445 | 0.18881 | 0.19016 | 0.17334 | 0.21996 | 0.22112 | 0.2268 | 0.25332 | 0.23669 | 0.2399 | 0.25928 | 0.26124 | 0.25928 | 0.28277 | 0.28187 | 0.27823
0.14273 | 0.12361 | 0.13541 | 0.18334 | 0.17481 | 0.17481 | 0.2129 | 0.21996 | 0.2188 | 0.24306 | 0.2399 | 0.24618 | 0.2583 | 0.25231 | 0.25928 | 0.28187 | 0.28367 | 0.27455
0.13912 | 0.12361 | 0.15139 | 0.17626 | 0.1777 | 0.16429 | 0.2129 | 0.2188 | 0.22792 | 0.23776 | 0.2399 | 0.25029 | 0.25928 | 0.25928 | 0.25928 | 0.28367 | 0.28635 | 0.28006
0.12766 | 0.11942 | 0.11507 | 0.18746 | 0.18334 | 0.18054 | 0.20806 | 0.22454 | 0.2268 | 0.2399 | 0.24201 | 0.24722 | 0.25928 | 0.26415 | 0.25632 | 0.29076 | 0.28989 | 0.28187
0.13727 | 0.11507 | 0.13159 | 0.18472 | 0.18054 | 0.18472 | 0.22226 | 0.22792 | 0.22904 | 0.24201 | 0.24722 | 0.25731 | 0.27081 | 0.27269 | 0.25928 | 0.29076 | 0.28901 | 0.28006
0.11507 | 0.11056 | 0.11056 | 0.19931 | 0.18881 | 0.18054 | 0.22112 | 0.23015 | 0.23235 | 0.2399 | 0.25332 | 0.23883 | 0.26892 | 0.27547 | 0.26221 | 0.29251 | 0.29425 | 0.28006
0.11942 | 0.12766 | 0.10585 | 0.19413 | 0.19149 | 0.17481 | 0.22792 | 0.2188 | 0.21763 | 0.2399 | 0.26318 | 0.23561 | 0.27547 | 0.28367 | 0.26415 | 0.29425 | 0.31514 | 0.28901
0.12361 | 0.14625 | 0.15139 | 0.18746 | 0.18881 | 0.17912 | 0.22341 | 0.21528 | 0.22792 | 0.2399 | 0.26798 | 0.23776 | 0.26511 | 0.26987 | 0.26987 | 0.29338 | 0.29854 | 0.28901
0.11507 | 0.14799 | 0.13159 | 0.19016 | 0.19016 | 0.18195 | 0.22904 | 0.21646 | 0.22341 | 0.24096 | 0.24722 | 0.23669 | 0.26415 | 0.26124 | 0.27732 | 0.28546 | 0.29683 | 0.27915
0.09837 | 0.13727 | 0.13159 | 0.18054 | 0.18881 | 0.1777 | 0.22226 | 0.2188 | 0.22112 | 0.24722 | 0.23776 | 0.2399 | 0.25632 | 0.25332 | 0.28635 | 0.28096 | 0.28546 | 0.27547
0.10342 | 0.13727 | 0.13912 | 0.1777 | 0.1861 | 0.17481 | 0.2129 | 0.20806 | 0.22226 | 0.24824 | 0.2399 | 0.24618 | 0.25928 | 0.25432 | 0.26124 | 0.27915 | 0.28367 | 0.27362
0.14273 | 0.11507 | 0.13541 | 0.18746 | 0.19016 | 0.17481 | 0.21763 | 0.21409 | 0.22341 | 0.25332 | 0.24096 | 0.23669 | 0.25731 | 0.25532 | 0.26221 | 0.28096 | 0.28724 | 0.27081
0.14093 | 0.11507 | 0.15306 | 0.18334 | 0.18881 | 0.17334 | 0.2188 | 0.2188 | 0.21763 | 0.26124 | 0.23453 | 0.23669 | 0.26318 | 0.25532 | 0.25432 | 0.28635 | 0.28635 | 0.27547
0.13912 | 0.11056 | 0.14273 | 0.1861 | 0.18195 | 0.17912 | 0.21409 | 0.22112 | 0.22112 | 0.24515 | 0.2399 | 0.24201 | 0.25731 | 0.25928 | 0.25928 | 0.28187 | 0.28096 | 0.2764
0.13541 | 0.11507 | 0.13727 | 0.18334 | 0.17481 | 0.17912 | 0.21996 | 0.21996 | 0.23235 | 0.24306 | 0.24201 | 0.24618 | 0.25632 | 0.26124 | 0.26026 | 0.28457 | 0.28277 | 0.2764
0.12964 | 0.12766 | 0.13541 | 0.18746 | 0.17038 | 0.18334 | 0.22226 | 0.22904 | 0.23125 | 0.23883 | 0.24306 | 0.25432 | 0.26026 | 0.26124 | 0.25632 | 0.28187 | 0.28277 | 0.27823
0.11507 | 0.12766 | 0.14273 | 0.18334 | 0.17481 | 0.19413 | 0.21528 | 0.22454 | 0.24306 | 0.23669 | 0.24618 | 0.25928 | 0.26415 | 0.26415 | 0.26026 | 0.29076 | 0.29338 | 0.28457
0.12361 | 0.10585 | 0.12565 | 0.18195 | 0.1777 | 0.16888 | 0.22112 | 0.23125 | 0.21646 | 0.23344 | 0.25029 | 0.24096 | 0.27175 | 0.26892 | 0.26798 | 0.29597 | 0.29597 | 0.28096
0.11507 | 0.09305 | 0.12361 | 0.18472 | 0.1777 | 0.1861 | 0.22112 | 0.22568 | 0.22226 | 0.23776 | 0.25332 | 0.2399 | 0.2764 | 0.27455 | 0.27175 | 0.30362 | 0.30193 | 0.29076
0.09305 | NaN | 0.14625 | 0.19149 | 0.1861 | 0.18746 | 0.22792 | 0.22226 | 0.22226 | 0.23453 | 0.24927 | 0.24096 | NaN | 0.26607 | 0.27547 | 0.30278 | 0.30362 | 0.28457
0.12766 | NaN | 0.15306 | 0.1861 | 0.18472 | 0.17626 | 0.22341 | 0.2105 | 0.22341 | 0.24722 | 0.24201 | 0.23669 | NaN | 0.25432 | 0.27732 | 0.29425 | 0.29076 | 0.28006
0.12766 | NaN | 0.13912 | 0.1861 | 0.1861 | 0.17912 | 0.2188 | 0.21646 | 0.2129 | 0.24306 | 0.23776 | 0.23883 | NaN | 0.25632 | 0.28187 | 0.28635 | 0.28367 | 0.27547
0.09837 | NaN | 0.14273 | 0.18472 | 0.19149 | 0.18054 | 0.21409 | 0.22226 | 0.22454 | 0.24201 | 0.23669 | 0.23776 | NaN | 0.2583 | 0.26892 | 0.28006 | 0.27823 | 0.27547
0.13159 | NaN | 0.15306 | 0.18746 | NaN | 0.1777 | 0.21528 | 0.2117 | 0.23015 | 0.24306 | 0.23344 | 0.2399 | NaN | 0.25532 | 0.26124 | 0.28546 | 0.28006 | 0.27081
0.13541 | NaN | 0.1497 | 0.1777 | NaN | 0.17038 | 0.21763 | 0.2188 | 0.22226 | 0.25231 | 0.23344 | 0.23883 | NaN | 0.25532 | 0.26124 | 0.28457 | 0.28546 | 0.26798
0.13159 | NaN | 0.12361 | 0.18472 | NaN | 0.17626 | 0.21528 | 0.21996 | 0.22341 | 0.23669 | 0.23561 | 0.24306 | NaN | 0.26124 | 0.25532 | 0.28367 | 0.28367 | 0.27732
0.14799 | NaN | 0.13912 | 0.1861 | NaN | 0.18195 | 0.21763 | 0.21996 | 0.22792 | 0.23125 | 0.2399 | 0.24824 | NaN | 0.26318 | 0.26026 | 0.28812 | 0.28457 | 0.27547
0.14273 | NaN | 0.15958 | 0.18746 | NaN | 0.18054 | 0.2188 | 0.22341 | 0.23344 | 0.2399 | 0.24201 | 0.24927 | NaN | 0.27269 | 0.26026 | 0.28812 | 0.28724 | 0.28367
0.1445 | NaN | 0.15139 | 0.18746 | NaN | 0.1777 | 0.2188 | 0.22341 | 0.22454 | 0.23453 | 0.2399 | 0.24618 | NaN | 0.26798 | 0.26511 | 0.28901 | 0.29425 | 0.28277
0.13727 | NaN | 0.12361 | 0.19016 | NaN | 0.17912 | 0.2188 | 0.22792 | 0.21763 | 0.24306 | 0.24722 | 0.25029 | NaN | 0.27455 | 0.26511 | 0.29854 | 0.29683 | 0.28367
0.15635 | NaN | 0.10585 | NaN | NaN | 0.15635 | 0.23015 | NaN | 0.21996 | 0.23883 | 0.25432 | 0.24515 | NaN | 0.28277 | 0.27175 | 0.29769 | 0.30278 | 0.29076
0.12766 | NaN | NaN | NaN | NaN | NaN | NaN | NaN | NaN | NaN | NaN | NaN | NaN | NaN | 0.26892 | NaN | 0.31271 | NaN
0.11942 | NaN | NaN | NaN | NaN | NaN | NaN | NaN | NaN | NaN | NaN | NaN | NaN | NaN | 0.27455 | NaN | NaN | NaN
0.12766 | NaN | NaN | NaN | NaN | NaN | NaN | NaN | NaN | NaN | NaN | NaN | NaN | NaN | 0.28006 | NaN | NaN | NaN
0.10093 | NaN | NaN | NaN | NaN | NaN | NaN | NaN | NaN | NaN | NaN | NaN | NaN | NaN | NaN | NaN | NaN | NaN
0.10093 | NaN | NaN | NaN | NaN | NaN | NaN | NaN | NaN | NaN | NaN | NaN | NaN | NaN | NaN | NaN | NaN | NaN